## Hoja 1
NIG110 | m² |  | Cubiertas, galerías y balcones, impermeabilización sobre pavimento existente mediante láminas de poliolefinas.
Impermeabilización de cubiertas, galerías y balcones ya existentes, situados sobre espacios no habitables, realizada con lámina impermeabilizante flexible tipo EVAC, Dry50 30 "REVESTECH", compuesta de una doble hoja de poliolefina termoplástica con acetato de vinil etileno, con ambas caras revestidas de fibras de poliéster no tejidas, de 0,52 mm de espesor y 335 g/m², fijada directamente al pavimento ya existente con adhesivo cementoso mejorado, deformable y tixotrópico, C2 TE S1, y preparada para recibir directamente sobre ella el nuevo pavimento. Incluso complementos de refuerzo en tratamiento de puntos singulares mediante el uso de piezas especiales "REVESTECH" para la resolución de ángulos internos Dry50 Cornerin, encuentros con paramentos con banda perimetral Dry50 Banda 13x30, resolución de uniones y sellado de juntas con Seal Plus. El precio no incluye el nuevo pavimento.
Código |  | Unidad |  | Descripción |  | Rendimiento |  | Precio unitario | Importe
1 |  |  |  | Materiales
mt09mcm060a |  | kg |  | Adhesivo cementoso mejorado, deformable y tixotrópico, tipo C2 TE S1, según UNE-EN 12004, color gris, con deslizamiento reducido y tiempo abierto ampliado, compuesto de cemento, áridos de granulometría fina, resinas sintéticas y aditivos especiales, de endurecimiento sin retracción. |  | 2.15 |  | 0.89 | 1.91
mt15rev011F |  | m² |  | Lámina impermeabilizante flexible tipo EVAC, Dry50 30 "REVESTECH", compuesta de una doble hoja de poliolefina termoplástica con acetato de vinil etileno, con ambas caras revestidas de fibras de poliéster no tejidas, de 0,52 mm de espesor y 335 g/m², suministrada en rollos de 1,2 m de anchura y 30 m de longitud, según UNE-EN 13956. |  | 1.1 |  | 11.38 | 12.52
mt15rev170c |  | kg |  | Adhesivo a base de poliuretano, Seal Plus "REVESTECH", color marrón, para el sellado de juntas. |  | 0.05 |  | 16.31 | 0.82
mt15rev058l |  | m |  | Banda de refuerzo para lámina impermeabilizante flexible tipo EVAC, Dry50 Banda 13x30 "REVESTECH", de 127 mm de anchura, compuesta de una doble hoja de poliolefina termoplástica con acetato de vinil etileno, con ambas caras revestidas de fibras de poliéster no tejidas, de 0,52 mm de espesor y 335 g/m². |  | 0.25 |  | 2.95 | 0.74
mt15rev065b |  | Ud |  | Complemento para refuerzo de puntos singulares en tratamientos impermeabilizantes mediante piezas para la resolución de ángulos internos, Dry50 Cornerin "REVESTECH". |  | 0.02 |  | 6.91 | 0.14
[6 empty] | Subtotal materiales: |  |  | 16.13
2 |  |  |  | Mano de obra
mo029 |  | h |  | Oficial 1ª aplicador de láminas impermeabilizantes. |  | 0.149 |  | 18.56 | 2.77
mo067 |  | h |  | Ayudante aplicador de láminas impermeabilizantes. |  | 0.149 |  | 17.53 | 2.61
[6 empty] | Subtotal mano de obra: |  |  | 5.38
3 |  |  |  | Costes directos complementarios
|  | % |  | Costes directos complementarios |  | 2 |  | 21.51 | 0.43
Coste de mantenimiento decenal: 0,88€ en los primeros 10 años. | [5 empty] | Costes directos (1+2+3): |  |  | 21.94
Referencia norma UNE y Título de la norma transposición de norma armonizada |  |  |  |  | Aplicabilidad(a) |  | Obligatoriedad(b) |  | Sistema(c)
UNE-EN 12004:2008/A1:2012 |  |  |  |  | 142013 |  | 172013 |  | 3
Adhesivos para baldosas cerámicas. Requisitos, evaluación de la conformidad, clasificación y designación.
UNE-EN 13956:2013 |  |  |  |  | 1102010 |  | 1102010 |  | 1/2+/3/4
Láminas f lexibles para impermeabilización. Láminas plásticas y de caucho para impermeabilización de cubier tas. Definiciones y características.
(a) Fecha de aplicabilidad de la norma armonizada e inicio del período de coexistencia
(b) Fecha final del período de coexistencia / entrada en vigor marcado CE
(c) Sistema de evaluación y verificación de la constancia de las prestaciones